## B-Ｅ-4
地 質 鑽 探 及 土 壤 試 驗 一 覽 表
SOIL EXPLORATION AND TESTING REPORT
工程名稱： |  | 高雄都會區大眾捷運系統都會線(黃線)YC03標土建及設施機電統包工程 | [7 empty] | 鑽探公司: | [7 empty] | 地點：
Project | [9 empty] | 座 標： | [7 empty] | Location
鑽孔編號： |  | B-Ｅ-4 |  |  | 施工日期： |  |  |  |  | 鑽孔標高： |  |  | M |  | 地下水位 |  |  | 頁次: | 第1頁
Hole No. | [9 empty] | Surface Elev. |  |  |  |  | G. W. Depth |  |  | Page
[9 empty] | 顆粒分析 |  |  |  | 自然 | 比重 | 當地 | 空隙比 | 塑性 | 塑性 | 單軸壓 | 強 度 參 數 |  | 岩石品
深度 | 柱 | 樣號 | 擊數 |  |  |  | 地質說明 | 分類 |  |  |  |  | 含水量 |  | 密度 |  | 指數 | 指數 | 縮強度 |  |  | 質指標
| 狀 |  | No.of | [5 empty] | Grain Size Analysis(%) | [9 empty] | Uniaxial | Shear Strength |  | Rock
Depth | 圖 | Sample | Blows |  |  |  | Soil Description | USCS | 礫石 | 砂 | 粉土 | 粘土 | Water | Specific | Density | Void | Liquid | Plastic | Comp. | Parameter |  | Quality
(M) | Log. | No. | Per ft. |  |  |  |  | Classi- |  |  |  |  | Content | Gravity | γt | Ratio | Limit | Limit | Strength |  |  | Design-
|  |  | 15cm | 15cm | 15cm | N值 |  | fication | [10 empty] | qu | ψ | C' | ation
[9 empty] | Gravel | Sand | Silt | Clay | W(%) | G | T/M³ | e | WL(%) | IP(%) | (kgf/cm²) | (Degree) | (kgf/cm²) | R.Q.D.(%)
|  | S-1-2 | 3 | 4 | 6 | 10 |  | CL | 0 | 9.3 | 64.7 | 26 | 20 | 2.74 | 1.98 | 0.66 | 34.3 | 12
|  | S-2-2 | 3 | 5 | 5 | 10 |  | CL | 0 | 8.6 | 66.2 | 25.2 | 24.5 | 2.73 | 1.97 | 0.73 | 35.3 | 13.7
|  | S-3-2 | 2 | 3 | 5 | 8 |  | CL | 0 | 8.1 | 63.5 | 28.4 | 24.5 | 2.74 | 1.96 | 0.74 | 34.2 | 13.3
|  | S-4-2 | 3 | 4 | 5 | 9 |  | CL | 0 | 7.2 | 64.3 | 28.5 | 31.1 | 2.73 | 1.9 | 0.88 | 36 | 14.6
|  | S-5-2 | 2 | 3 | 5 | 8 |  | CL | 0 | 9.5 | 55.5 | 35 | 28 | 2.74 | 1.97 | 0.78 | 38.9 | 16.5
9 |  | S-6-2 | 3 | 4 | 6 | 10 |  | ML | 0 | 8 | 54.6 | 37.4 | 21.6 | 2.75 | 2.03 | 0.65 | 36.9 | 16.2
|  | S-7-2 | 3 | 5 | 8 | 13 |  | SM | 0 | 31.4 | 50.5 | 18.1 | 20.9 | 2.7 | 1.91 | 0.71 | － | NP
|  | S-8-2 | 4 | 5 | 6 | 11 |  | SM | 0 | 80.9 | 14.1 | 5 | 24.3 | 2.64 | 1.91 | 0.71 | － | NP
|  | S-9-2 | 3 | 5 | 5 | 10 |  | SP-SM | 0 | 83.6 | 12.1 | 4.3 | 30.5 | 2.65 | 1.8 | 0.92 | － | NP
|  | S-10-2 | 4 | 5 | 7 | 12 |  | SP-SM | 0 | 93.9 | 6.1 | 0 | 29.8 | 2.66 | 1.75 | 0.97 | － | NP
地 質 鑽 探 及 土 壤 試 驗 一 覽 表
SOIL EXPLORATION AND TESTING REPORT
工程名稱： |  | 高雄都會區大眾捷運系統都會線(黃線)YC03標土建及設施機電統包工程 | [7 empty] | 鑽探公司: | [7 empty] | 地點：
Project | [9 empty] | 座 標： | [7 empty] | Location
鑽孔編號： |  | B-Ｅ-4 |  |  | 施工日期： |  |  |  |  | 鑽孔標高： |  |  | M |  | 地下水位 |  |  | 頁次: | 第2頁
Hole No. | [9 empty] | Surface Elev. |  |  |  |  | G. W. Depth |  |  | Page
[9 empty] | 顆粒分析 |  |  |  | 自然 | 比重 | 當地 | 空隙比 | 塑性 | 塑性 | 單軸壓 | 強 度 參 數 |  | 岩石品
深度 | 柱 | 樣號 | 擊數 |  |  |  | 地質說明 | 分類 |  |  |  |  | 含水量 |  | 密度 |  | 指數 | 指數 | 縮強度 |  |  | 質指標
| 狀 |  | No.of | [5 empty] | Grain Size Analysis(%) | [9 empty] | Uniaxial | Shear Strength |  | Rock
Depth | 圖 | Sample | Blows |  |  |  | Soil Description | USCS | 礫石 | 砂 | 粉土 | 粘土 | Water | Specific | Density | Void | Liquid | Plastic | Comp. | Parameter |  | Quality
(M) | Log. | No. | Per ft. |  |  |  |  | Classi- |  |  |  |  | Content | Gravity | γt | Ratio | Limit | Limit | Strength |  |  | Design-
|  |  | 15cm | 15cm | 15cm | N值 |  | fication | [10 empty] | qu | ψ | C' | ation
[9 empty] | Gravel | Sand | Silt | Clay | W(%) | G | T/M³ | e | WL(%) | IP(%) | (kgf/cm²) | (Degree) | (kgf/cm²) | R.Q.D.(%)
|  | S-11-2 | 4 | 6 | 7 | 13 |  | SM | 0 | 89.7 | 7.6 | 2.7 | 20.2 | 2.64 | 2.06 | 0.54 | － | NP
|  | S-12-2 | 5 | 5 | 8 | 13 |  | SP-SM | 0 | 72.2 | 20.5 | 7.3 | 29.4 | 2.63 | 1.9 | 0.79 | － | NP
|  | S-13-2 | 6 | 6 | 8 | 14 |  | SM | 0 | 92.8 | 7.2 | 0 | 31.1 | 2.63 | 1.79 | 0.93 | － | NP
|  | S-14-2 | 6 | 7 | 9 | 16 |  | SM | 0 | 62.9 | 27.3 | 9.8 | 28.1 | 2.65 | 1.81 | 0.88 | － | NP
|  | S-15-2 | 6 | 8 | 10 | 18 |  | SM | 0 | 77.5 | 16.6 | 5.9 | 29.6 | 2.66 | 1.83 | 0.89 | － | NP
|  | S-16-2 | 6 | 9 | 11 | 20 |  | SM | 0 | 64.9 | 25.8 | 9.3 | 27.9 | 2.67 | 1.91 | 0.79 | － | NP
25.5 |  | S-17-2 | 6 | 8 | 10 | 18 |  | SP-SM | 0 | 84.3 | 11.6 | 4.1 | 30.3 | 2.65 | 1.85 | 0.86 | － | NP
|  | S-18-2 | 7 | 10 | 11 | 21 |  | SM | 0 | 88.1 | 8.8 | 3.1 | 28.4 | 2.66 | 1.82 | 0.87 | － | NP
|  | S-19-2 | 3 | 10 | 15 | 25 |  | SM | 0 | 82 | 13.2 | 4.8 | 30.9 | 2.65 | 1.83 | 0.9 | － | NP
|  | S-20-2 | 8 | 11 | 15 | 26 |  | CL | 0 | 86 | 10.3 | 3.7 | 28 | 2.64 | 1.84 | 0.84 | － | NP
地 質 鑽 探 及 土 壤 試 驗 一 覽 表
SOIL EXPLORATION AND TESTING REPORT
工程名稱： |  | 高雄都會區大眾捷運系統都會線(黃線)YC03標土建及設施機電統包工程 | [7 empty] | 鑽探公司: | [7 empty] | 地點：
Project | [9 empty] | 座 標： | [7 empty] | Location
鑽孔編號： |  | B-Ｅ-4 |  |  | 施工日期： |  |  |  |  | 鑽孔標高： |  |  | M |  | 地下水位 |  |  | 頁次: | 第3頁
Hole No. | [9 empty] | Surface Elev. |  |  |  |  | G. W. Depth |  |  | Page
[9 empty] | 顆粒分析 |  |  |  | 自然 | 比重 | 當地 | 空隙比 | 塑性 | 塑性 | 單軸壓 | 強 度 參 數 |  | 岩石品
深度 | 柱 | 樣號 | 擊數 |  |  |  | 地質說明 | 分類 |  |  |  |  | 含水量 |  | 密度 |  | 指數 | 指數 | 縮強度 |  |  | 質指標
| 狀 |  | No.of | [5 empty] | Grain Size Analysis(%) | [9 empty] | Uniaxial | Shear Strength |  | Rock
Depth | 圖 | Sample | Blows |  |  |  | Soil Description | USCS | 礫石 | 砂 | 粉土 | 粘土 | Water | Specific | Density | Void | Liquid | Plastic | Comp. | Parameter |  | Quality
(M) | Log. | No. | Per ft. |  |  |  |  | Classi- |  |  |  |  | Content | Gravity | γt | Ratio | Limit | Limit | Strength |  |  | Design-
|  |  | 15cm | 15cm | 15cm | N值 |  | fication | [10 empty] | qu | ψ | C' | ation
[9 empty] | Gravel | Sand | Silt | Clay | W(%) | G | T/M³ | e | WL(%) | IP(%) | (kgf/cm²) | (Degree) | (kgf/cm²) | R.Q.D.(%)
31.5 |  | S-21-2 | 11 | 5 | 8 | 13 |  | SM | 0 | 5.8 | 54.5 | 39.7 | 23.1 | 2.75 | 2 | 0.69 | 39.2 | 17.6
|  | S-22-2 | 7 | 13 | 20 | 33 |  | SM | 1.5 | 64.5 | 25 | 9 | 29 | 2.63 | 1.85 | 0.83 | － | NP
|  | S-23-2 | 12 | 20 | 25 | 45 |  | SM | 2 | 62 | 26.5 | 9.5 | 26.2 | 2.67 | 1.87 | 0.8 | － | NP
|  | S-24-2 | 10 | 12 | 18 | 30 |  | SM | 0 | 65.7 | 25.2 | 9.1 | 25.8 | 2.64 | 1.75 | 0.89 | － | NP
|  | S-25-2 | 8 | 13 | 18 | 31 |  | SM | 0 | 61.5 | 28.3 | 10.2 | 26.8 | 2.67 | 1.77 | 0.91 | － | NP
39 |  | S-26-2 | 10 | 15 | 23 | 38 |  | CL | 0 | 77.2 | 16.8 | 6 | 27.7 | 2.66 | 1.82 | 0.87 | － | NP
地 質 鑽 探 及 土 壤 試 驗 一 覽 表
SOIL EXPLORATION AND TESTING REPORT
工程名稱： |  | 高雄都會區大眾捷運系統都會線(黃線)YC03標土建及設施機電統包工程 | [7 empty] | 鑽探公司: | [7 empty] | 地點：
Project | [9 empty] | 座 標： | [7 empty] | Location
鑽孔編號： |  | B-Ｅ-4 |  |  | 施工日期： |  |  |  |  | 鑽孔標高： |  |  | M |  | 地下水位 |  |  | 頁次: | 第4頁
Hole No. | [9 empty] | Surface Elev. |  |  |  |  | G. W. Depth |  |  | Page
[9 empty] | 顆粒分析 |  |  |  | 自然 | 比重 | 當地 | 空隙比 | 塑性 | 塑性 | 單軸壓 | 強 度 參 數 |  | 岩石品
深度 | 柱 | 樣號 | 擊數 |  |  |  | 地質說明 | 分類 |  |  |  |  | 含水量 |  | 密度 |  | 指數 | 指數 | 縮強度 |  |  | 質指標
| 狀 |  | No.of | [5 empty] | Grain Size Analysis(%) | [9 empty] | Uniaxial | Shear Strength |  | Rock
Depth | 圖 | Sample | Blows |  |  |  | Soil Description | USCS | 礫石 | 砂 | 粉土 | 粘土 | Water | Specific | Density | Void | Liquid | Plastic | Comp. | Parameter |  | Quality
(M) | Log. | No. | Per ft. |  |  |  |  | Classi- |  |  |  |  | Content | Gravity | γt | Ratio | Limit | Limit | Strength |  |  | Design-
|  |  | 15cm | 15cm | 15cm | N值 |  | fication | [10 empty] | qu | ψ | C' | ation
[9 empty] | Gravel | Sand | Silt | Clay | W(%) | G | T/M³ | e | WL(%) | IP(%) | (kgf/cm²) | (Degree) | (kgf/cm²) | R.Q.D.(%)
47.8
49
52
53.55
地 質 鑽 探 及 土 壤 試 驗 一 覽 表
SOIL EXPLORATION AND TESTING REPORT
工程名稱： |  | 高雄都會區大眾捷運系統都會線(黃線)YC03標土建及設施機電統包工程 | [7 empty] | 鑽探公司: | [7 empty] | 地點：
Project | [9 empty] | 座 標： | [7 empty] | Location
鑽孔編號： |  | B-Ｅ-4 |  |  | 施工日期： |  |  |  |  | 鑽孔標高： |  |  | M |  | 地下水位 |  |  | 頁次: | 第5頁
Hole No. | [9 empty] | Surface Elev. |  |  |  |  | G. W. Depth |  |  | Page
[9 empty] | 顆粒分析 |  |  |  | 自然 | 比重 | 當地 | 空隙比 | 塑性 | 塑性 | 單軸壓 | 強 度 參 數 |  | 岩石品
深度 | 柱 | 樣號 | 擊數 |  |  |  | 地質說明 | 分類 |  |  |  |  | 含水量 |  | 密度 |  | 指數 | 指數 | 縮強度 |  |  | 質指標
| 狀 |  | No.of | [5 empty] | Grain Size Analysis(%) | [9 empty] | Uniaxial | Shear Strength |  | Rock
Depth | 圖 | Sample | Blows |  |  |  | Soil Description | USCS | 礫石 | 砂 | 粉土 | 粘土 | Water | Specific | Density | Void | Liquid | Plastic | Comp. | Parameter |  | Quality
(M) | Log. | No. | Per ft. |  |  |  |  | Classi- |  |  |  |  | Content | Gravity | γt | Ratio | Limit | Limit | Strength |  |  | Design-
|  |  | 15cm | 15cm | 15cm | N值 |  | fication | [10 empty] | qu | ψ | C' | ation
[9 empty] | Gravel | Sand | Silt | Clay | W(%) | G | T/M³ | e | WL(%) | IP(%) | (kgf/cm²) | (Degree) | (kgf/cm²) | R.Q.D.(%)
70

## B-Ｅ-5
地 質 鑽 探 及 土 壤 試 驗 一 覽 表
SOIL EXPLORATION AND TESTING REPORT
工程名稱： |  | 高雄都會區大眾捷運系統都會線(黃線)YC03標土建及設施機電統包工程 | [7 empty] | 鑽探公司: | [7 empty] | 地點：
Project | [9 empty] | 座 標： | [7 empty] | Location
鑽孔編號： |  | B-Ｅ-5 |  |  | 施工日期： |  |  |  |  | 鑽孔標高： |  |  | M |  | 地下水位 |  |  | 頁次: | 第1頁
Hole No. | [9 empty] | Surface Elev. |  |  |  |  | G. W. Depth |  |  | Page
[9 empty] | 顆粒分析 |  |  |  | 自然 | 比重 | 當地 | 空隙比 | 塑性 | 塑性 | 單軸壓 | 強 度 參 數 |  | 岩石品
深度 | 柱 | 樣號 | 擊數 |  |  |  | 地質說明 | 分類 |  |  |  |  | 含水量 |  | 密度 |  | 指數 | 指數 | 縮強度 |  |  | 質指標
| 狀 |  | No.of | [5 empty] | Grain Size Analysis(%) | [9 empty] | Uniaxial | Shear Strength |  | Rock
Depth | 圖 | Sample | Blows |  |  |  | Soil Description | USCS | 礫石 | 砂 | 粉土 | 粘土 | Water | Specific | Density | Void | Liquid | Plastic | Comp. | Parameter |  | Quality
(M) | Log. | No. | Per ft. |  |  |  |  | Classi- |  |  |  |  | Content | Gravity | γt | Ratio | Limit | Limit | Strength |  |  | Design-
|  |  | 15cm | 15cm | 15cm | N值 |  | fication | [10 empty] | qu | ψ | C' | ation
[9 empty] | Gravel | Sand | Silt | Clay | W(%) | G | T/M³ | e | WL(%) | IP(%) | (kgf/cm²) | (Degree) | (kgf/cm²) | R.Q.D.(%)
0.55
|  | S-1 |  |  |  | 6 |  | CL | 0 | 5.2 | 66.2 | 28.6 | 22.5 | 2.71 | 2.04 | 0.63 | 32.7 | 10.6
|  | S-2 |  |  |  | 5 |  | CL | 0 | 5.9 | 67.1 | 27 | 25.6 | 2.71 | 1.99 | 0.71 | 35.7 | 13.3
|  | S-3 |  |  |  | 4 |  | CL | 0 | 9.2 | 64.6 | 26.2 | 33.3 | 2.72 | 1.9 | 0.91 | 33.6 | 11.7
|  | S-4 |  |  |  | 3 |  | CL | 0 | 7.7 | 54.7 | 37.6 | 26.8 | 2.75 | 2 | 0.75 | 39.7 | 17.3
|  | S-5 |  |  |  | 3 |  | CL | 0 | 8.5 | 54.4 | 37.1 | 28.6 | 2.74 | 1.96 | 0.8 | 37.7 | 17.4
|  | S-6 |  |  |  | 12 |  | CL | 0 | 15.4 | 48 | 36.6 | 18.8 | 2.76 | 2.05 | 0.6 | 37.6 | 15.7
|  | S-7 |  |  |  | 13 |  | CL | 0 | 12.6 | 60.1 | 27.3 | 16.5 | 2.72 | 2.03 | 0.57 | 35.6 | 12.8
|  | S-8 |  |  |  | 17 |  | ML | 0 | 13.8 | 50.3 | 35.9 | 23.6 | 2.74 | 1.96 | 0.73 | 39.4 | 17.9
13.5 |  | S-9 |  |  |  | 20 |  | SM | 0 | 32.4 | 49.8 | 17.8 | 21.4 | 2.7 | 2.04 | 0.6 | － | NP
|  | S-10 |  |  |  | 18 |  | SM | 0 | 71 | 21.3 | 7.7 | 20.9 | 2.63 | 1.86 | 0.71 | － | NP
地 質 鑽 探 及 土 壤 試 驗 一 覽 表
SOIL EXPLORATION AND TESTING REPORT
工程名稱： |  | 高雄都會區大眾捷運系統都會線(黃線)YC03標土建及設施機電統包工程 | [7 empty] | 鑽探公司: | [7 empty] | 地點：
Project | [9 empty] | 座 標： | [7 empty] | Location
鑽孔編號： |  | B-Ｅ-5 |  |  | 施工日期： |  |  |  |  | 鑽孔標高： |  |  | M |  | 地下水位 |  |  | 頁次: | 第2頁
Hole No. | [9 empty] | Surface Elev. |  |  |  |  | G. W. Depth |  |  | Page
[9 empty] | 顆粒分析 |  |  |  | 自然 | 比重 | 當地 | 空隙比 | 塑性 | 塑性 | 單軸壓 | 強 度 參 數 |  | 岩石品
深度 | 柱 | 樣號 | 擊數 |  |  |  | 地質說明 | 分類 |  |  |  |  | 含水量 |  | 密度 |  | 指數 | 指數 | 縮強度 |  |  | 質指標
| 狀 |  | No.of | [5 empty] | Grain Size Analysis(%) | [9 empty] | Uniaxial | Shear Strength |  | Rock
Depth | 圖 | Sample | Blows |  |  |  | Soil Description | USCS | 礫石 | 砂 | 粉土 | 粘土 | Water | Specific | Density | Void | Liquid | Plastic | Comp. | Parameter |  | Quality
(M) | Log. | No. | Per ft. |  |  |  |  | Classi- |  |  |  |  | Content | Gravity | γt | Ratio | Limit | Limit | Strength |  |  | Design-
|  |  | 15cm | 15cm | 15cm | N值 |  | fication | [10 empty] | qu | ψ | C' | ation
[9 empty] | Gravel | Sand | Silt | Clay | W(%) | G | T/M³ | e | WL(%) | IP(%) | (kgf/cm²) | (Degree) | (kgf/cm²) | R.Q.D.(%)
|  | S-11 |  |  |  | 22 |  | SM | 0 | 66.4 | 24.7 | 8.9 | 20.2 | 2.67 | 1.88 | 0.7 | － | NP
|  | S-12 |  |  |  | 25 |  | SM | 0 | 71.5 | 21 | 7.5 | 20 | 2.67 | 2.07 | 0.55 | － | NP
|  | S-13 |  |  |  | 20 |  | SM | 0 | 72.1 | 20.5 | 7.4 | 19.8 | 2.67 | 1.87 | 0.71 | － | NP
|  | S-14 |  |  |  | 22 |  | SM | 0 | 78.6 | 15.8 | 5.6 | 20.9 | 2.67 | 1.89 | 0.71 | － | NP
|  | S-15 |  |  |  | 23 |  | SM | 0 | 81 | 14 | 5 | 30.2 | 2.65 | 1.86 | 0.85 | － | NP
|  | S-16 |  |  |  | 25 |  | SP-SM | 0 | 87.4 | 9.3 | 3.3 | 26.7 | 2.64 | 1.84 | 0.82 | － | NP
|  | S-17 |  |  |  | 28 |  | SP-SM | 0 | 89.7 | 7.6 | 2.7 | 19.8 | 2.64 | 1.9 | 0.67 | － | NP
|  | S-18 |  |  |  | 33 |  | SM | 0 | 94.6 | 5.4 | 0 | 19.8 | 2.64 | 1.83 | 0.73 | － | NP
|  | S-19 |  |  |  | 31 |  | SM | 0 | 72.6 | 20.2 | 7.2 | 20.9 | 2.67 | 1.84 | 0.75 | － | NP
|  | S-20 |  |  |  | 33 |  | SP-SM | 0 | 74 | 19.1 | 6.9 | 18.6 | 2.67 | 1.86 | 0.7 | － | NP
地 質 鑽 探 及 土 壤 試 驗 一 覽 表
SOIL EXPLORATION AND TESTING REPORT
工程名稱： |  | 高雄都會區大眾捷運系統都會線(黃線)YC03標土建及設施機電統包工程 | [7 empty] | 鑽探公司: | [7 empty] | 地點：
Project | [9 empty] | 座 標： | [7 empty] | Location
鑽孔編號： |  | B-Ｅ-5 |  |  | 施工日期： |  |  |  |  | 鑽孔標高： |  |  | M |  | 地下水位 |  |  | 頁次: | 第3頁
Hole No. | [9 empty] | Surface Elev. |  |  |  |  | G. W. Depth |  |  | Page
[9 empty] | 顆粒分析 |  |  |  | 自然 | 比重 | 當地 | 空隙比 | 塑性 | 塑性 | 單軸壓 | 強 度 參 數 |  | 岩石品
深度 | 柱 | 樣號 | 擊數 |  |  |  | 地質說明 | 分類 |  |  |  |  | 含水量 |  | 密度 |  | 指數 | 指數 | 縮強度 |  |  | 質指標
| 狀 |  | No.of | [5 empty] | Grain Size Analysis(%) | [9 empty] | Uniaxial | Shear Strength |  | Rock
Depth | 圖 | Sample | Blows |  |  |  | Soil Description | USCS | 礫石 | 砂 | 粉土 | 粘土 | Water | Specific | Density | Void | Liquid | Plastic | Comp. | Parameter |  | Quality
(M) | Log. | No. | Per ft. |  |  |  |  | Classi- |  |  |  |  | Content | Gravity | γt | Ratio | Limit | Limit | Strength |  |  | Design-
|  |  | 15cm | 15cm | 15cm | N值 |  | fication | [10 empty] | qu | ψ | C' | ation
[9 empty] | Gravel | Sand | Silt | Clay | W(%) | G | T/M³ | e | WL(%) | IP(%) | (kgf/cm²) | (Degree) | (kgf/cm²) | R.Q.D.(%)
|  | S-21 |  |  |  | 37 |  | SM | 0 | 94.3 | 5.7 | 0 | 22.4 | 2.65 | 1.87 | 0.74 | － | NP
|  | S-22 |  |  |  | 30 |  | SM | 2 | 76.3 | 16 | 5.7 | 16.4 | 2.67 | 1.94 | 0.6 | － | NP
|  | S-23 |  |  |  | 35 |  | SP-SM | 0 | 68.3 | 23.3 | 8.4 | 20.2 | 2.67 | 1.92 | 0.67 | － | NP
|  | S-24 |  |  |  | 39 |  | SM | 0 | 93.2 | 6.8 | 0 | 21.8 | 2.64 | 1.96 | 0.64 | － | NP
|  | S-25 |  |  |  | 44 |  | SP-SM | 0 | 81.3 | 13.8 | 4.9 | 21.3 | 2.65 | 1.93 | 0.66 | － | NP
|  | S-26 |  |  |  | 47 |  | SP-SM | 0 | 94 | 6 | 0 | 20.5 | 2.64 | 1.89 | 0.68 | － | NP
40.45